## Datos
| Masa (g) | Diámetro (cm) | Altura (cm) | Área (cm2)
Muestra 1 | 130.06 | 5.00 | 3.20 | 19.63
Muestra 2 | 140.35 | 5.40 | 3.40 | 22.90
Muestra 3 | 145.94 | 5.00 | 3.40 | 19.63
Tabla 1. Registro de datos de las muestras
Muestra 1 |  |  |  | Muestra 2 |  |  | Muestra 3
Carga vertical (kg) | Carga horizontal (kN) | Deformación (mm) |  | Carga vertical (kg) | Carga horizontal (kN) | Deformación (mm) | Carga vertical (kg) | Carga horizontal (kN) | Deformación (mm)
5 | 0.000 | 0.0 |  | 10 | 0.000 | 0.0 | 20 | 0.000 | 0.0
5 | 0.001 | 0.1 |  | 10 | 0.007 | 0.1 | 20 | 0.003 | 0.1
5 | 0.002 | 0.2 |  | 10 | 0.016 | 0.2 | 20 | 0.019 | 0.2
5 | 0.003 | 0.3 |  | 10 | 0.018 | 0.3 | 20 | 0.038 | 0.3
5 | 0.011 | 0.4 |  | 10 | 0.019 | 0.4 | 20 | 0.056 | 0.4
5 | 0.012 | 0.5 |  | 10 | 0.029 | 0.5 | 20 | 0.080 | 0.5
5 | 0.027 | 0.6 |  | 10 | 0.042 | 0.6 | 20 | 0.103 | 0.6
5 | 0.043 | 0.7 |  | 10 | 0.052 | 0.7 | 20 | 0.125 | 0.7
5 | 0.063 | 0.8 |  | 10 | 0.070 | 0.8 | 20 | 0.148 | 0.8
5 | 0.082 | 0.9 |  | 10 | 0.089 | 0.9 | 20 | 0.173 | 0.9
5 | 0.096 | 1.0 |  | 10 | 0.115 | 1.0 | 20 | 0.197 | 1.0
5 | 0.112 | 1.1 |  | 10 | 0.130 | 1.1 | 20 | 0.219 | 1.1
5 | 0.125 | 1.2 |  | 10 | 0.148 | 1.2 | 20 | 0.238 | 1.2
5 | 0.138 | 1.3 |  | 10 | 0.166 | 1.3 | 20 | 0.254 | 1.3
5 | 0.151 | 1.4 |  | 10 | 0.180 | 1.4 | 20 | 0.266 | 1.4
5 | 0.161 | 1.5 |  | 10 | 0.193 | 1.5 | 20 | 0.274 | 1.5
5 | 0.169 | 1.6 |  | 10 | 0.203 | 1.6 | 20 | 0.279 | 1.6
5 | 0.175 | 1.7 |  | 10 | 0.213 | 1.7 | 20 | 0.283 | 1.7
5 | 0.176 | 1.8 |  | 10 | 0.219 | 1.8 | 20 | 0.285 | 1.8
Tabla 2. Datos de la muestra 1 |  |  |  | Tabla 3. Datos de la muestra 2 |  |  | Tabla 4. Datos de la muestra 3

## Table 1
| UNIVERSIDAD DE SUCRE FACULTAD DE INGENIERIA INGENIERIA CIVIL GEOTEC NIA I | ENSAYO DE CORTE DIRECTO
|  | NORMAS | ASTM: D3080-72 |  |  | AASTHO:T236
PROYECTO:
LOCALIZACION : |  |  | APIQUE N°
DIREC CION: |  |  | MUESTRA N°
FEC HA: |  |  | PROF.:
DATOS DE LAS MUESTRAS ENSAYADAS
Diámetro muestra, cm: |  |  | 5.00 | Diametro muestra,cm |  | 5.40 | Diametro muestra, cm |  | 5.00
Altura muestra, cm: |  |  | 3.20 | Altura muestra, cm |  | 3.40 | Altura muestra, cm |  | 3.40
Masa muestra, gr: |  |  | 130.06 | Masa muestra, gr |  | 140.35 | Masa muestra, gr |  | 145.94
DATOS PARA LAS HUMEDADES
Masa recipiente, gr |  |  |  | Masa recipiente gramos: |  |  | Masa recipiente, gr
Masa rec + suelo húmedo, gr |  |  |  | Masa rec + suelo húmedo, gr |  |  | Masa rec + suelo seco, gr
Masa rec + suelo seco, gr |  |  |  | Masa rec + suelo seco, gr |  |  | Masa rec + suelo seco, gr
Constante del anillo de carga de la máquina de corte directo (Kg/DIV)
CARGAS | CARGA VERTICAL 5 KG |  |  | CARGA VERTICAL 10 KG |  |  | CARGA VERTICAL 20 KG
Tiempo Sg | Carga Horizontal (kN) | Deformación (mm) |  | Carga Horizontal (kN) | Deformación (mm) |  | Carga Horizontal (kN) | Deformación (mm)
10 | 0.000 | 0.0 | 0.0 | 0.000 | 0.0 | 0.0 | 0.000 | 0.0 | 0.0
20 | 0.001 | 0.1 | 0.1 | 0.007 | 0.1 | 0.1 | 0.003 | 0.1 | 0.1
30 | 0.002 | 0.2 | 0.2 | 0.016 | 0.2 | 0.2 | 0.019 | 0.2 | 0.2
40 | 0.003 | 0.3 | 0.3 | 0.018 | 0.3 | 0.3 | 0.038 | 0.3 | 0.3
50 | 0.011 | 0.4 | 0.4 | 0.019 | 0.4 | 0.4 | 0.056 | 0.4 | 0.4
60 | 0.012 | 0.5 | 0.5 | 0.029 | 0.5 | 0.5 | 0.080 | 0.5 | 0.5
70 | 0.027 | 0.6 | 0.6 | 0.042 | 0.6 | 0.6 | 0.103 | 0.6 | 0.6
80 | 0.043 | 0.7 | 0.7 | 0.052 | 0.7 | 0.7 | 0.125 | 0.7 | 0.7
90 | 0.063 | 0.8 | 0.8 | 0.070 | 0.8 | 0.8 | 0.148 | 0.8 | 0.8
100 | 0.082 | 0.9 | 0.9 | 0.089 | 0.9 | 0.9 | 0.173 | 0.9 | 0.9
110 | 0.096 | 1.0 | 1.0 | 0.115 | 1.0 | 1.0 | 0.197 | 1.0 | 1.0
120 | 0.112 | 1.1 | 1.1 | 0.130 | 1.1 | 1.1 | 0.219 | 1.1 | 1.1
130 | 0.125 | 1.2 | 1.2 | 0.148 | 1.2 | 1.2 | 0.238 | 1.2 | 1.2
140 | 0.138 | 1.3 | 1.3 | 0.166 | 1.3 | 1.3 | 0.254 | 1.3 | 1.3
150 | 0.151 | 1.4 | 1.4 | 0.180 | 1.4 | 1.4 | 0.266 | 1.4 | 1.4
160 | 0.161 | 1.5 | 1.5 | 0.193 | 1.5 | 1.5 | 0.274 | 1.5 | 1.5
170 | 0.169 | 1.6 | 1.6 | 0.203 | 1.6 | 1.6 | 0.279 | 1.6 | 1.6
180 | 0.175 | 1.7 | 1.7 | 0.213 | 1.7 | 1.7 | 0.283 | 1.7 | 1.7
190 | 0.176 | 1.8 | 1.8 | 0.219 | 1.8 | 1.8 | 0.285 | 1.8 | 1.8
200
210
220
230
240
250
260
270
280
290
300